## 概述
PCB工艺设计Checklist
单板名称
编号
评审人
评审日期
审查花费时间（小时）

## PCB工艺设计Checklist
PCB工艺设计Checklist
分类 | 序号 | 评审内容 | 评审标准 | 评审结果 | 结果 | 说明
元器件选型 | 1 | 新元器件的最低耐温要求是否符合工厂的焊接要求? 注:指无铅焊锡 | 1、焊接温度:回流焊≤255°C, 3s (一般217~ 250°C) ;波峰焊≤265°C , 3s (一般235 ~255°C) ; 2、焊接次数:如需进行二次以上过炉,其重量应不至于掉落和焊接不良(浮起、立碑等) ;过波峰焊时不能掉落,高度不干涉过炉(如没有选择,要考虑点红胶)。 | 回流焊≤255°C 波峰焊≤265°C
| 2 | 新元器件实装面和类型是否修改? | 1、放在一次焊接面; 2、元器件改为带预定位的; 3、由DIP件改为SMD件。 | 优先SMD件
| 3 | 物料的包装是否符合生产要求? | SMD件要求编带包装,如果是大IC类元器件，需要为托盘包装。 | 编带
| 4 | 器件封装是否符合贴装要求? | 1、异形元器件应设计成表面有吸附面封装,如无法满足则需能够附加吸附面的封装; 2、器件应能平贴PCB板。 | 异形器件带吸附面
布局设计 | 1 | 绿油设计是否妥当? | 1、绿油涂覆完全; 2、绿油层高于焊盘; 3、相邻两个焊盘之间需用绿油断开。 | 绿油覆盖
| 2 | 阻焊设计是否妥当? | 1、贴片IC、接口等精密元器件的引脚之间加阻焊漆,此处引脚间距一 般是≤0.4pitch ; 2、阻焊膜需将不需要焊接的金属导体全部覆盖; 3、螺丝孔和定位孔内壁禁止覆盖铜。 | 加阻焊漆
| 3 | TP测试点设计是否合理? | 1、TP点焊盘直径一般≥1.4mm ,最小1mm ; 2、TP点的间距: φ1mm的TP点间距为1.27mm ; φl.2mm和φ1.4mmTP点间距为2.54mm。 ——此间距指的是TP点中心点之间距离。 | 直径一般≥1.4mm
| 4 | SMD元器件布局是否合理? | 1、大小SMT元器件尽量排成一条直线,便于检测; . 2、元器件的的间距≥0.4mm ; . 3、各元件之间的间距要利于检测和修补,避免干涉。 | 间距≥0.4mm
| 5 | DIP件设计与焊接是否符合要求? | 1、插件孔的轴线要和波峰焊方向垂直; 2、焊接后引脚需突出焊锡面1.5±0.3mm ; 3、孔径设计与引脚直径要匹配,引脚应容易插入孔径,具体参考IPC SM-782A ; 4、插件器件间、插件器件与贴片器件不应存在干涉，距离≥0.5mm ; 5、DIP件与DIP件, DIP件与TP点的焊盘都要距离≥1mm ; 6、SMD件距离DIP件焊盘边缘需≥5mm ,最少3mm ,以确保波峰焊焊接时DIP载具可以保护SMD件,并确保载具的使用寿命; 7、避免回流焊阴影效应,距离板边5mm内不应布有高度大于5mm的元件。
| 6 | BGA、CSP器件的贴装面的背面是否有其它器件贴装？ | BGA、CSP器件的背面不允许贴装器件，以防止其影响到BGA、CSP器 件的X-RAY检测。 | BGA背面无器件
| 7 | 大型器件四周是否留有一定的维修空隙 ? | 应留出SMD返修设备加热透能够进行操作的尺寸,较矮小的器件不应被高大的器件围住。 | 大型器件四周留空
| 8 | 密脚器件(引脚间距≤0.5mm)布局是否合理? | 1、不能布置在离板边10mm范围内; 2、钢网需局部加厚的器件8mm范围内禁布密脚器件。 | 离板边≥10mm
| 9 | 器件兼容设计是否符合要求? | 1、不允许两个器件共用一个焊盘， 2、不允许两个表面贴装的异型引脚器件重叠。
| 10 | 焊盘设计是否符合要求? | PCB焊盘与器件封装要一致，具体参考IPC-SM-782A。 | 焊盘与器件封装--致
| 11 | 器件高度是否满足要求? | 除结构有特殊要求之外, THD器件都必须放置在正面;背面贴片器件高度≤5mm。 | 背面贴片器件高度≤5mm
| 12 | 多排脚器件(如接插件)布局、焊盘设计是否符合要求? | 以焊盘排列方向平行于进板方向布置器件,在每排引脚最后一一个焊盘增加拖锡焊盘。 | 增加拖锡焊盘
丝印设计 | 1 | 有极性有方向器件的丝印是否标出? | 1、有极性方向的元器件要做标出极性点,且正确、轮廓清晰、一 致(相同类型元器件的极性丝印标识方式统一 )、四周无干扰且设置在焊盘的外围; 2、多个脚元器件的第一 脚要标记。 | 丝印极性
| 2 | 丝印是否符合要求? | 1、 丝印方向要一致(一般两个方向,横向和竖向)， 2、不可覆盖在元器件的下面; 3、使用常用元器件代号,便于识读; 4、除了丝印PCB编号、版本,还需要标记PCB名称;这些信息要放置在TOP面上,优先水平放置。 | 丝印方向
| 3 | 外形框图和作业方向的丝印是否正确标出? | 1、卧装器件在其相应位置有丝印外形; 2、接口结构件外形要标出定位框图; 3、若器件投影比器件本身大,需用丝印画出真实尺寸; 4、扣位或转爪需标出位置或方向。 | 丝印外形
| 4 | 位号是否还分辨区分? | 1、 SMD件、TP点的位号要好分辨区分; 2、同一个拼板的不同板的位号要区分; | 丝印位号
| 5 | 追溯性标记是否有? | PCB生产日期、批次等生产信息要标识。 | 丝印批号
| 6 | 过板方向丝印是否符合要求? | 对波峰焊过板方向有明确要求的PCB需要标识出过板方向,需注意拖锡焊盘、阴影效应。 | 丝印过板方向
| 7 | PCB板是否预留位置黏贴条码? | PCB板上需预留条码的粘贴位置，一般12mm*60mm的条形码或20mm*20mm二维码空间。 | 留空间
Mark点 | 1 | 局部mark点设计是否合理? | 1、引脚间距<0.4mm需设计局部基准点; 2、QFP、BGA、PLCC、CSP (长*宽大于10*10mm) 需设计局部基准点; 3、基准点设置2个,在元件的对角线上, mark需选择没有回路或少回路丝印处,放置完器件后应可见。 | 局部Mark点
| 2 | 整板mark点设计是否合理? | 1整板基准点数量为3个,在板边呈“"型分布; 2、基准点外圈距工艺外边≥3mm ; 3、mark点外围需有反光区域。 | 整板Mark点数为3
| 3 | 单板mark点设计是否合理? | 1、单板基准点为每个单元板2个,呈对角; 2、基准点外圈距板边≥3mm ; 3、mark点外围需有反光区域; 4、基准点周边绿油区域需> 3mm (否则识别时会误判) | 整板Mark点数为2
钢网设计 | 1 | 钢网的尺寸、厚度是否符合生产需求? | 1、最小370*470 ,标准550*650 ,更大尺寸则需要确认贴片厂的锡膏印刷设备的能力。太小刮刀无法板自动刷锡膏,手动精度差。 | 钢网的尺寸厚度
| 2 | 非SMD件开孔是否合理? | 1、TP测试点要开孔上锡; 2、非穿孔的手焊器件的焊盘要开孔,尺寸比例1:1.2。 | 测试点设置
单板设计 | 1 | PCB外形设计是否合理? | 拼板四个角需倒45°R角 (半径5mm) ,防止在生产中尖角碰撞,影响PCB下流。 | 四个角倒45°R角
| 2 | 元件与板边距离是否合理? | 当无工艺边时,元件与板边距离≥5mm ,最低≥3mm ,以防止分板、过炉等过程中碰损元器件。 | 元件与板边距离≥5mm
| 3 | 尺寸是否符合设备要求? | 一般贴片机可生产的尺寸为: L50mm*W50mm——L480mm*W330mm ;当PCB尺寸不在此范围,需要与贴片厂确认。 | 拼板尺寸
| 4 | PCB的强度是否符合要求? | 需要确保拼板在生产中的强度,避免下坠、翘曲、变形等问题,见附件1要求。 | 拼板强度
拼板设计 | 1 | PCB外形设计是否合理? | 拼板四个角需倒45°R角(半径5mm) , 防止在生产中尖角碰撞,影响PCB下流。 | 四个角倒45°R角
| 2 | 元件与板边距离是否合理? | 一般需要留出工艺边，工艺边距离最近元器件边缘距离≥5mm ,最低≥3mm ,以便PCB传送边,如无工艺边,则板边距离元器件边缘距离≥5mm ,最低≥3mm。 | 工艺边距离≥5mm
| 3 | 拼板方式是否妥当? | 拼板的数量,要与板材利用率、PCB上点数、拼板尺寸、厚度、生产数量、设备能力匹配,避免生产线出现等待等不平衡问题。 | 拼板方式
| 4 | 板间连接是否合理? | 1、需要确保拼板在生产中的强度,避免下坠、翘曲、变形等问题,见附件1要求; 2、尽量使用简单易行、加工费用低廉快捷的分板方式。 | 拼板强度
| 5 | 拼板尺寸是否符合设备要求? | 一般贴片机可生产的尺寸为: L50mm*W50mm- L480mm*W330mm ;当PCB尺寸不在此范围,需要与贴片厂确认。 | 拼板尺寸
其它 | 1 | 需点胶部位是否满足批量生产一致性操作要求 ? | 需要在点胶处留出一定的空间。 | 点胶位置留空
| 2 | 是否存在其它问题，暂时无法解决? | / | 无
| 3 | 引脚阻焊是否有做桥位? | 做桥位可以更好的防止焊锡流动造成连锡。 1、阻焊桥设计条件:①黑油两个引脚间距≥0.28mm , ②)绿油引脚间距≥0.2mm。 2、两个阻焊开窗之间保留阻焊油的宽度（一般> 6mil，有的可达：①绿油桥0.08MM ;②黑油桥/白油桥5~6mil ,约0.127~0.152mm) | 油桥设置
附件1：
各个工程基板材质、板厚、弯曲允许值
适合于SMT、AI、组装等工程